## Tabelite kasutusjuhised
ABIARVUTUSED
[13 empty] | Materjali soojus-erijuhtivus (λn) W/m*K | Kihi paksus (mm)
Betoon-Vahtpolüstüreen-Krohv | [11 empty] | Sisepind | 0.13
Konstruktsiooni soojusjuhtivus e. U-arv W/m2*K |  | Soojustusmaterjali kihi paksus (mm) | [7 empty] | Soojustusmaterjal | Soojustusmaterjali soojus-erijuhtivus (λn) W/m*K
|  | 100 | 150 | 180 | 200 | 250 | 300 | 350 | 400 | EPS-60 | 0.05
kandekihi paksus (mm) | 100 | 0.4494382 | 0.3100775 | 0.2614379 | 0.2366864 | 0.1913876 | 0.1606426 | 0.1384083 | 0.1215805 |  |  | Krohv | 2 | 10
| 150 | 0.4444444 | 0.3076923 | 0.2597403 | 0.2352941 | 0.1904762 | 0.16 | 0.137931 | 0.1212121 |  |  | Lisakiht_1 | 99999 | 0
| 200 | 0.4395604 | 0.3053435 | 0.2580645 | 0.2339181 | 0.1895735 | 0.1593625 | 0.137457 | 0.1208459 |  |  | Lisakiht_2 | 99999 | 0
| 250 | 0.4347826 | 0.3030303 | 0.2564103 | 0.2325581 | 0.1886792 | 0.1587302 | 0.1369863 | 0.1204819 |  |  | Lisakiht_3 | 99999 | 0
| 300 | 0.4301075 | 0.3007519 | 0.2547771 | 0.2312139 | 0.1877934 | 0.1581028 | 0.1365188 | 0.1201201
kandekiht | Betoon | [10 empty] | Välispind | 0.04
Kandekihi soojus-erijuhtivus (λn) W/m*K | 2
[12 empty] | Lisakihtide soojusjuhtivus (λ) m2*K/W | 0.175
A
Seletuskiri
Tabelid on koostatud EVS 908-1:2010 põhjal kasutamiseks suunava materjalina Eestis enimlevinumate piirdekonstruktsioonide soojajuhtivuste (U-arv) hindamiseks.
Tabelite koostamisel on kasutatud lihtsustusi, mille tõttu on tulemused ligikaudsed. Kui arvutuste on vajalik suur täpsus, siis peab vaatlema konkreetset piirdetarindit eraldi, kasutades selleks standardis EVS 908-1:2010 toodud juhiseid.
Tabelite kasutusjuhised
Tabelid on koostatud paindlikult ning interaktiiivselt ja vajadusel on võimalik konstruktsioonikihtide parameetreid muuta, kihte lisada ning ära jätta.
Töölehed
Tabelid on jagatud kandekonstruktsioonide järgi lehtedeks.
Lisaks on lehed:
"Sojaerijuhtivused" - milles on esitatud arvutustes kasutatud materjalide soojaerijuhtivused. Need väärtused on hinnangulised ja ligikaudsed, tehes siin tabelis muudatusi mõjutab see kõiki tabeleid, kus antud väärtusi on kasutatud;
"Lisamaterjal" - siin on esitatud väljavõte konstruktori käsiraamatust kohast, kus on selgitatud piirde soojapidavuse arvutuse põhireegleid ja arvutusvalemeid. Samuti on siin ära toodud mõningad erijuhud (tuulutusavad, suletud õhkvahed jms.)
"Tabelite kasutusjuhised" - käesolev leht, mis on mõeldud abimaterjalina tabelite kasutamiseks ja tööpõhimõtte mõistmiseks. Lehel on ära toodud näidistabel koos viidetega, mille tähendused on järgmised:
A - Piirde üldkirjeldus.
B - U-arvu mõjutavate põhikihtide paksused - väärtuseid võib vastavalt vajadusele muuta.
C - U-arvu mõjutavate põhikihtide soojaerijuhtivused (W/m*K), vaikimis võetakse väärtused lehelt "Sojaerijuhtivused" - väärtuseid võib vastavalt vajadusele muuta.
D - võttes vasakust veerust kandekihi - ja ülevalt reast soojustuskihi paksuse saab rea ja veeru ristumispunktis konstruktsiooni U-arvu.
E - võimalike konstruktsiooni lisakihtide (krohv, kips jms.) karakteristikud.
F - konstruktsiooni sisepinna soojatakistus (Rsi).
G - konstruktsiooni välipinna soojatakistus (Rse).
H - konstruktsiooni lisakihtide soojajuhtivus, arvestab ka sisepinna- ja välispinna soojatakistust.
I - Illustreeriv pilt konstruktsioonist
B
D
H
G
F
E
C
C
I
Töö teostas:
CoStaatik Projekt OÜ
www.costaatik.ee
info@costaatik.ee
Tel: (+372) 52 74 929

## Lisamaterjalid
Arvutused baseeruvad standardil EVS 908-1:2010
Väljavõtted ehituskonstruktori käsiraamatust (OSA 2, 2002):
Õhkvahed
Kui õhuvool õhkvahes on takistatud (kinnine õhkvahe) võetakse õhkvahe soojatakistus vastavalt tabelile 7.17
Kui õhuvool ei ole takistatud (tuulutuspilu) siis jäetakse õhkvahe ja sellest välja poole jäävate kihtide soojapidavused arvestamata kuid välispinna soojatakistuseks võetakse võrdseks sisepinna soojatakistusega

## Sojaerijuhtivused
| Materjali soojus-erijuhtivus (λn) W/m*K | Reaalsed
Betoon | 2
Õõnespaneel | 1.5
Krohv | 2
Columbia-Kivi (õõnes) | 0.19
Columbia-Kivi (seest täis) | 1.3
Fibo3 | 0.2
Fibo5 | 0.24
AEROC EcoTermPlus | 0.072
AerocClassic | 0.1
Silikaattellis | 0.8
Savitellis (täistellis) | 0.7
Savitellis (kärgtellis) | 0.4
Tuhaplokk | 0.12
EPS60 | 0.05
Silver60 | 0.04
Mineraalvill (puitkarkassi vahel) | 0.056
Mineraalvill (termoprofiili t=1,0mm vahel) | 0.054
Mineraalvill (termoprofiili t=2,0mm vahel) | 0.055
Mineraalvill | 0.036 | 0.036
Isolatsiooniplaat | 0.06
Tuuletõkkeplaat | 0.06
Suletud õhkvahe | 0.16
Katusekate (rullmaterjal) | 1
Suletud õhkvahe | 0.16
Õõnespaneel | 1.5
SBS | 1
Kipsplaat | 0.25
Mineraal-puistevill | 0.05
Tselluvill | 0.045
Puit | 0.13
Liiv | 1.5
Pinnakihtide soojustakistused
Sisepind | 0.13
Sisepind vertikaalselt (katus-lagi) | 0.1
Välispind | 0.04
Välispind tuulutusega | 0.13
Välispind tuulutusega (katus-lagi) | 0.1

## Betoonsein
ABIARVUTUSED
[13 empty] | Materjali soojus-erijuhtivus (λn) W/m*K | Kihi paksus (mm)
Betoon-Vahtpolüstüreen-Krohv | [11 empty] | Sisepind | 0.13
Konstruktsiooni soojusjuhtivus e. U-arv W/m2*K |  | Soojustusmaterjali kihi paksus (mm) | [7 empty] | Soojustusmaterjal | Soojustusmaterjali soojus-erijuhtivus (λn) W/m*K
|  | 100 | 150 | 180 | 200 | 250 | 300 | 350 | 400 | EPS-60 | 0.05
kandekihi paksus (mm) | 100 | 0.4494382 | 0.3100775 | 0.2614379 | 0.2366864 | 0.1913876 | 0.1606426 | 0.1384083 | 0.1215805 |  |  | Krohv | 2 | 10
| 150 | 0.4444444 | 0.3076923 | 0.2597403 | 0.2352941 | 0.1904762 | 0.16 | 0.137931 | 0.1212121 |  |  | Lisakiht_1 | 99999 | 0
| 200 | 0.4395604 | 0.3053435 | 0.2580645 | 0.2339181 | 0.1895735 | 0.1593625 | 0.137457 | 0.1208459 |  |  | Lisakiht_2 | 99999 | 0
| 250 | 0.4347826 | 0.3030303 | 0.2564103 | 0.2325581 | 0.1886792 | 0.1587302 | 0.1369863 | 0.1204819 |  |  | Lisakiht_3 | 99999 | 0
| 300 | 0.4301075 | 0.3007519 | 0.2547771 | 0.2312139 | 0.1877934 | 0.1581028 | 0.1365188 | 0.1201201
kandekiht | Betoon | [10 empty] | Välispind | 0.04
Kandekihi soojus-erijuhtivus (λn) W/m*K | 2
[12 empty] | Lisakihtide soojusjuhtivus (λ) m2*K/W | 0.175
ABIARVUTUSED
[13 empty] | Materjali soojus-erijuhtivus (λn) W/m*K | Kihi paksus (mm)
Betoon-Silver-Krohv | [11 empty] | Sisepind | 0.13
Konstruktsiooni soojusjuhtivus e. U-arv W/m2*K |  | Soojustusmaterjali kihi paksus (mm) | [7 empty] | Soojustusmaterjal | Soojustusmaterjali soojus-erijuhtivus (λn) W/m*K
|  | 100 | 150 | 180 | 200 | 250 | 300 | 350 | 400 | Silver-60 | 0.04
kandekihi paksus (mm) | 100 | 0.3669725 | 0.2515723 | 0.2116402 | 0.1913876 | 0.1913876 | 0.1294498 | 0.1114206 | 0.09779951 |  |  | Krohv | 2 | 10
| 150 | 0.3636364 | 0.25 | 0.2105263 | 0.1904762 | 0.1538462 | 0.1290323 | 0.1111111 | 0.09756098 |  |  | Lisakiht_1 | 99999 | 0
| 200 | 0.3603604 | 0.2484472 | 0.2094241 | 0.1895735 | 0.1532567 | 0.1286174 | 0.1108033 | 0.0973236 |  |  | Lisakiht_2 | 99999 | 0
| 250 | 0.3571429 | 0.2469136 | 0.2083333 | 0.1886792 | 0.1526718 | 0.1282051 | 0.1104972 | 0.09708738 |  |  | Lisakiht_3 | 99999 | 0
| 300 | 0.3539823 | 0.2453988 | 0.2072539 | 0.1877934 | 0.1520913 | 0.1277955 | 0.1101928 | 0.0968523
kandekiht | Betoon | [10 empty] | Välispind | 0.04
Kandekihi soojus-erijuhtivus (λn) W/m*K | 2
[12 empty] | Lisakihtide soojusjuhtivus (λ) m2*K/W | 0.175
ABIARVUTUSED
[13 empty] | Materjali soojus-erijuhtivus (λn) W/m*K | Kihi paksus (mm)
Betoon-Mineraalvill-Tuuletõke-Tuulutus-Fasaadikate | [11 empty] | Sisepind | 0.13
Konstruktsiooni soojusjuhtivus e. U-arv W/m2*K |  | Soojustusmaterjali kihi paksus (mm) | [7 empty] | Soojustusmaterjal | Soojustusmaterjali soojus-erijuhtivus (λn) W/m*K
|  | 100 | 150 | 180 | 200 | 250 | 300 | 350 | 400 | Mineraalvill | 0.056
kandekihi paksus (mm) | 100 | 0.4263094 | 0.3087781 | 0.2649508 | 0.242047 | 0.1913876 | 0.1690005 | 0.1468429 | 0.129822 |  |  | Tuuletõke | 0.06 | 15
| 150 | 0.4218138 | 0.3064128 | 0.2632074 | 0.2405912 | 0.1980478 | 0.1682895 | 0.1463058 | 0.129402 |  |  | Lisakiht_1 | 99999 | 0
| 200 | 0.417412 | 0.3040834 | 0.2614867 | 0.2391527 | 0.1970721 | 0.1675844 | 0.1457726 | 0.1289847 |  |  | Lisakiht_2 | 99999 | 0
| 250 | 0.4131012 | 0.3017892 | 0.2597885 | 0.2377314 | 0.1961059 | 0.1668852 | 0.1452433 | 0.1285701 |  |  | Lisakiht_3 | 99999 | 0
| 300 | 0.4088785 | 0.2995293 | 0.2581121 | 0.2363268 | 0.1951491 | 0.1661918 | 0.1447178 | 0.1281582
kandekiht | Betoon | [10 empty] | Välispind | 0.13
Kandekihi soojus-erijuhtivus (λn) W/m*K | 2
[12 empty] | Lisakihtide soojusjuhtivus (λ) m2*K/W | 0.51

## Columbia-Kivi
Columbia-Kivi ÕÕNES
ABIARVUTUSED
[14 empty] | Materjali soojus-erijuhtivus (λn) W/m*K | Kihi paksus (mm)
| Krohv-ColumbiaKivi (õõnes)-Vahtpolüstüreen-Krohv | [11 empty] | Sisepind | 0.13
| Konstruktsiooni soojusjuhtivus e. U-arv W/m2*K |  | Soojustusmaterjali kihi paksus (mm) | [7 empty] | Soojustusmaterjal | Soojustusmaterjali soojus-erijuhtivus (λn) W/m*K
|  |  | 100 | 150 | 180 | 200 | 250 | 300 | 350 | 400 | EPS-60 | 0.05
| kandekihi paksus (mm) | 90 | 0.3768346 | 0.2736963 | 0.2350903 | 0.2148835 | 0.1768758 | 0.1502927 | 0.130656 | 0.1155577 |  |  | Krohv | 2 | 10
|  | 140 | 0.3428365 | 0.2553077 | 0.2213936 | 0.2033826 | 0.1690091 | 0.1445746 | 0.126313 | 0.1121473 |  |  | Krohv | 2 | 10
|  | 190 | 0.3144654 | 0.2392344 | 0.209205 | 0.1930502 | 0.1618123 | 0.1392758 | 0.1222494 | 0.1089325 |  |  | Lisakiht_2 | 99999 | 0
|  | 240 | 0.2904311 | 0.2250652 | 0.1982885 | 0.1837169 | 0.1552034 | 0.1343516 | 0.1184391 | 0.1058968 |  |  | Lisakiht_3 | 99999 | 0
| kandekiht | Columbia-Kivi | [10 empty] | Välispind | 0.04
| Kandekihi sooja-erijuhtivus (λn) W/m*K | 0.19
[13 empty] | Lisakihtide soojusjuhtivus (λ) m2*K/W | 0.18
ABIARVUTUSED
[14 empty] | Materjali soojus-erijuhtivus (λn) W/m*K | Kihi paksus (mm)
| Krohv-ColumbiaKivi (õõnes)-Silver-Krohv | [11 empty] | Sisepind | 0.13
| Konstruktsiooni soojusjuhtivus e. U-arv W/m2*K |  | Soojustusmaterjali kihi paksus (mm) | [7 empty] | Soojustusmaterjal | Soojustusmaterjali soojus-erijuhtivus (λn) W/m*K
|  |  | 100 | 150 | 180 | 200 | 250 | 300 | 350 | 400 | Silver-60 | 0.04
| kandekihi paksus (mm) | 90 | 0.3170895 | 0.2270826 | 0.1940359 | 0.1768758 | 0.1448502 | 0.1226439 | 0.1063413 | 0.09386424 |  |  | Krohv | 2 | 10
|  | 140 | 0.2926679 | 0.2142777 | 0.1846094 | 0.1690091 | 0.1395315 | 0.1188094 | 0.1034464 | 0.09160158 |  |  | Krohv | 2 | 10
|  | 190 | 0.2717391 | 0.2028398 | 0.1760563 | 0.1618123 | 0.1345895 | 0.1152074 | 0.1007049 | 0.08944544 |  |  | Lisakiht_2 | 99999 | 0
|  | 240 | 0.2536038 | 0.1925611 | 0.1682607 | 0.1552034 | 0.1299856 | 0.1118173 | 0.09810502 | 0.08738846 |  |  | Lisakiht_3 | 99999 | 0
| kandekiht | Columbia-Kivi | [10 empty] | Välispind | 0.04
| Kandekihi soojus-erijuhtivus (λn) W/m*K | 0.19
[13 empty] | Lisakihtide soojusjuhtivus (λ) m2*K/W | 0.18
ABIARVUTUSED
[14 empty] | Materjali soojus-erijuhtivus (λn) W/m*K | Kihi paksus (mm)
| Krohv-ColumbiaKivi (õõnes)-Mineraalvill-Tuuletõke-Tuulutusvahe-Fasaadikate | [11 empty] | Sisepind | 0.13
| Konstruktsiooni soojusjuhtivus e. U-arv W/m2*K |  | Soojustusmaterjali kihi paksus (mm) | [7 empty] | Soojustusmaterjal | Soojustusmaterjali soojus-erijuhtivus (λn) W/m*K
|  |  | 100 | 150 | 180 | 200 | 250 | 300 | 350 | 400 | Mineraalvill | 0.056
| kandekihi paksus (mm) | 90 | 0.3604385 | 0.2726835 | 0.237927 | 0.2192928 | 0.1833863 | 0.1575839 | 0.1381467 | 0.1229779 |  |  | Krohv | 2 | 10
|  | 140 | 0.329212 | 0.2544262 | 0.2239076 | 0.2073282 | 0.1749436 | 0.1513092 | 0.1333006 | 0.1191228 |  |  | Tuuletõke | 0.06 | 15
|  | 190 | 0.3029647 | 0.2384602 | 0.2114484 | 0.1966016 | 0.1672441 | 0.145515 | 0.128783 | 0.115502 |  |  | Lisakiht_2 | 99999 | 0
|  | 240 | 0.2805937 | 0.2243798 | 0.2003027 | 0.1869303 | 0.1601937 | 0.1401483 | 0.1245616 | 0.1120949 |  |  | Lisakiht_3 | 99999 | 0
| kandekiht | Columbia-Kivi | [10 empty] | Välispind | 0.13
| Kandekihi soojus-erijuhtivus (λn) W/m*K | 0.19
[13 empty] | Lisakihtide soojusjuhtivus (λ) m2*K/W | 0.515
Columbia-Kivi MONOLITISEERITUD
ABIARVUTUSED
[14 empty] | Materjali soojus-erijuhtivus (λn) W/m*K | Kihi paksus (mm)
| Krohv-ColumbiaKivi (õõned monolitiseeritud)-Vahtpolüstüreen-Krohv | [11 empty] | Sisepind | 0.13
| Konstruktsiooni soojajuhtivus e. U-arv W/m2*K |  | Soojustusmaterjali kihi paksus (mm) | [7 empty] | Soojustusmaterjal | Soojustusmaterjali soojus-erijuhtivus (λn) W/m*K
|  |  | 100 | 150 | 180 | 200 | 250 | 300 | 350 | 400 | EPS-60 | 0.05
| kandekihi paksus (mm) | 90 | 0.4445964 | 0.3077652 | 0.2597922 | 0.2353367 | 0.1905041 | 0.1600197 | 0.1379457 | 0.1212234 |  |  | Krohv | 2 | 10
|  | 140 | 0.4371217 | 0.3041647 | 0.257222 | 0.2332257 | 0.1891184 | 0.1590409 | 0.1372176 | 0.1206609 |  |  | Krohv | 2 | 10
|  | 190 | 0.4298942 | 0.3006475 | 0.2547022 | 0.2311522 | 0.1877527 | 0.1580739 | 0.1364973 | 0.1201035 |  |  | Lisakiht_2 | 99999 | 0
|  | 240 | 0.4229018 | 0.2972108 | 0.2522313 | 0.2291153 | 0.1864067 | 0.1571187 | 0.1357844 | 0.1195512 |  |  | Lisakiht_3 | 99999 | 0
| kandekiht | Columbia-Kivi | [10 empty] | Välispind | 0.04
| Kandekihi soojus-erijuhtivus (λn) W/m*K | 1.3
[13 empty] | Lisakihtide soojusjuhtivus (λ) m2*K/W | 0.18
ABIARVUTUSED
[14 empty] | Materjali soojus-erijuhtivus (λn) W/m*K | Kihi paksus (mm)
| Krohv-ColumbiaKivi (õõned monolitiseeritud)-Silver-Krohv | [11 empty] | Sisepind | 0.13
| Konstruktsiooni soojajuhtivus e. U-arv W/m2*K |  | Soojustusmaterjali kihi paksus (mm) | [7 empty] | Soojustusmaterjal | Soojustusmaterjali soojus-erijuhtivus (λn) W/m*K
|  |  | 100 | 150 | 180 | 200 | 250 | 300 | 350 | 400 | Silver-60 | 0.04
| kandekihi paksus (mm) | 90 | 0.3637381 | 0.2500481 | 0.2105604 | 0.1905041 | 0.1538644 | 0.1290451 | 0.1111206 | 0.0975683 |  |  | Krohv | 2 | 10
|  | 140 | 0.3587196 | 0.2476662 | 0.2088689 | 0.1891184 | 0.1529592 | 0.1284077 | 0.1106477 | 0.09720353 |  |  | Krohv | 2 | 10
|  | 190 | 0.3538378 | 0.2453293 | 0.2072043 | 0.1877527 | 0.1520646 | 0.1277767 | 0.1101788 | 0.09684148 |  |  | Lisakiht_2 | 99999 | 0
|  | 240 | 0.349087 | 0.2430361 | 0.2055661 | 0.1864067 | 0.1511804 | 0.1271518 | 0.1097139 | 0.09648211 |  |  | Lisakiht_3 | 99999 | 0
| kandekiht | Columbia-Kivi | [10 empty] | Välispind | 0.04
| Kandekihi soojus-erijuhtivus (λn) W/m*K | 1.3
[13 empty] | Lisakihtide soojusjuhtivus (λ) m2*K/W | 0.18
ABIARVUTUSED
[14 empty] | Materjali soojus-erijuhtivus (λn) W/m*K | Kihi paksus (mm)
| Krohv-ColumbiaKivi (õõned monolitiseeritud)-Mineraalvill-Tuuletõke-Tuulutusvahe-Fasaadikate | [11 empty] | Sisepind | 0.13
| Konstruktsiooni soojajuhtivus e. U-arv W/m2*K |  | Soojustusmaterjali kihi paksus (mm) | [7 empty] | Soojustusmaterjal | Soojustusmaterjali soojus-erijuhtivus (λn) W/m*K
|  |  | 100 | 150 | 180 | 200 | 250 | 300 | 350 | 400 | Mineraalvill | 0.056
| kandekihi paksus (mm) | 90 | 0.4219507 | 0.306485 | 0.2632607 | 0.2406357 | 0.198078 | 0.1683112 | 0.1463222 | 0.1294149 |  |  | Krohv | 2 | 10
|  | 140 | 0.4152123 | 0.3029143 | 0.2606218 | 0.238429 | 0.1965804 | 0.1672287 | 0.1455034 | 0.1287739 |  |  | Tuuletõke | 0.06 | 15
|  | 190 | 0.4086857 | 0.2994258 | 0.2580352 | 0.2362624 | 0.1951052 | 0.16616 | 0.1446936 | 0.1281392 |  |  | Lisakiht_2 | 99999 | 0
|  | 240 | 0.4023611 | 0.2960168 | 0.2554996 | 0.2341348 | 0.193652 | 0.1651048 | 0.1438929 | 0.1275108 |  |  | Lisakiht_3 | 99999 | 0
| kandekiht | Columbia-Kivi | [10 empty] | Välispind | 0.13
| Kandekihi soojus-erijuhtivus (λn) W/m*K | 1.3
[13 empty] | Lisakihtide soojusjuhtivus (λ) m2*K/W | 0.515

## Fibo
FIBO3
ABIARVUTUSED
[14 empty] | Materjali soojus-erijuhtivus (λn) W/m*K | Kihi paksus (mm)
| Krohv-Fibo3-Vahtpolüstüreen-Krohv | [11 empty] | Sisepind | 0.13
| Konstruktsiooni soojusjuhtivus e. U-arv W/m2*K |  | Soojustusmaterjali kihi paksus (mm) | [7 empty] | Soojustusmaterjal | Soojustusmaterjali soojus-erijuhtivus (λn) W/m*K
|  |  | 100 | 150 | 180 | 200 | 250 | 300 | 350 | 400 | EPS-60 | 0.05
| kandekihi paksus (mm) | 150 | 0.3412969 | 0.2544529 | 0.2207506 | 0.2028398 | 0.1686341 | 0.1443001 | 0.1261034 | 0.1119821 |  |  | Krohv | 2 | 10
|  | 200 | 0.3144654 | 0.2392344 | 0.209205 | 0.1930502 | 0.1618123 | 0.1392758 | 0.1222494 | 0.1089325 |  |  | Krohv | 2 | 10
|  | 250 | 0.2915452 | 0.2257336 | 0.1988072 | 0.1841621 | 0.155521 | 0.1345895 | 0.118624 | 0.1060445 |  |  | Lisakiht_2 | 99999 | 0
|  | 300 | 0.2717391 | 0.2136752 | 0.1893939 | 0.1760563 | 0.1497006 | 0.1302083 | 0.1152074 | 0.1033058 |  |  | Lisakiht_3 | 99999 | 0
|  | 350 | 0.2544529 | 0.2028398 | 0.1808318 | 0.1686341 | 0.1443001 | 0.1261034 | 0.1119821 | 0.1007049
| kandekiht | FIBO3 | [10 empty] | Välispind | 0.04
| Kandekihi sooja-erijuhtivus (λn) W/m*K | 0.2
[13 empty] | Lisakihtide soojusjuhtivus (λ) m2*K/W | 0.18
ABIARVUTUSED
[14 empty] | Materjali soojus-erijuhtivus (λn) W/m*K | Kihi paksus (mm)
| Krohv-Fibo3-Silver-Krohv | [11 empty] | Sisepind | 0.13
| Konstruktsiooni soojusjuhtivus e. U-arv W/m2*K |  | Soojustusmaterjali kihi paksus (mm) | [7 empty] | Soojustusmaterjal | Soojustusmaterjali soojus-erijuhtivus (λn) W/m*K
|  |  | 100 | 150 | 180 | 200 | 250 | 300 | 350 | 400 | Silver-60 | 0.04
| kandekihi paksus (mm) | 150 | 0.2919708 | 0.2139037 | 0.1843318 | 0.1687764 | 0.1686341 | 0.1186944 | 0.1033592 | 0.09153318 |  |  | Krohv | 2 | 10
|  | 200 | 0.2721088 | 0.2030457 | 0.1762115 | 0.1619433 | 0.1346801 | 0.1152738 | 0.1007557 | 0.08948546 |  |  | Lisakiht_1 | 99999 | 0
|  | 250 | 0.2547771 | 0.1932367 | 0.1687764 | 0.155642 | 0.1302932 | 0.1120448 | 0.0982801 | 0.08752735 |  |  | Lisakiht_2 | 99999 | 0
|  | 300 | 0.239521 | 0.1843318 | 0.1619433 | 0.1498127 | 0.126183 | 0.1089918 | 0.09592326 | 0.0856531 |  |  | Lisakiht_3 | 99999 | 0
|  | 350 | 0.2259887 | 0.1762115 | 0.155642 | 0.1444043 | 0.1223242 | 0.1061008 | 0.09367681 | 0.08385744
| kandekiht | FIBO3 | [10 empty] | Välispind | 0.04
| Kandekihi soojus-erijuhtivus (λn) W/m*K | 0.2
[13 empty] | Lisakihtide soojusjuhtivus (λ) m2*K/W | 0.175
ABIARVUTUSED
[14 empty] | Materjali soojus-erijuhtivus (λn) W/m*K | Kihi paksus (mm)
| Krohv-Fibo3-Mineraalvill-Tuuletõke-Tuulutus-Fasaadikate | [11 empty] | Sisepind | 0.13
| Konstruktsiooni soojusjuhtivus e. U-arv W/m2*K |  | Soojustusmaterjali kihi paksus (mm) | [7 empty] | Soojustusmaterjal | Soojustusmaterjali soojus-erijuhtivus (λn) W/m*K
|  |  | 100 | 150 | 180 | 200 | 250 | 300 | 350 | 400 | Mineraalvill | 0.056
| kandekihi paksus (mm) | 150 | 0.3277921 | 0.2535773 | 0.2232499 | 0.2067641 | 0.1686341 | 0.1510085 | 0.1330672 | 0.1189364 |  |  | Krohv | 2 | 10
|  | 200 | 0.3029647 | 0.2384602 | 0.2114484 | 0.1966016 | 0.1672441 | 0.145515 | 0.128783 | 0.115502 |  |  | Tuuletõke | 0.06 | 15
|  | 250 | 0.2816335 | 0.2250442 | 0.200832 | 0.1873912 | 0.160532 | 0.1404072 | 0.1247661 | 0.1122604 |  |  | Lisakiht_2 | 99999 | 0
|  | 300 | 0.2631084 | 0.2130574 | 0.1912307 | 0.1790052 | 0.154338 | 0.1356458 | 0.1209921 | 0.1091959 |  |  | Lisakiht_3 | 99999 | 0
|  | 350 | 0.24687 | 0.2022829 | 0.1825055 | 0.1713377 | 0.1486042 | 0.1311967 | 0.1174398 | 0.1062941
| kandekiht | FIBO3 | [10 empty] | Välispind | 0.13
| Kandekihi soojus-erijuhtivus (λn) W/m*K | 0.2
[13 empty] | Lisakihtide soojusjuhtivus (λ) m2*K/W | 0.515
FIBO5
ABIARVUTUSED
[14 empty] | Materjali soojus-erijuhtivus (λn) W/m*K | Kihi paksus (mm)
| Krohv-Fibo5-Vahtpolüstüreen-Krohv | [11 empty] | Sisepind | 0.13
| Konstruktsiooni soojajuhtivus e. U-arv W/m2*K |  | Soojustusmaterjali kihi paksus (mm) | [7 empty] | Soojustusmaterjal | Soojustusmaterjali soojus-erijuhtivus (λn) W/m*K
|  |  | 100 | 150 | 180 | 200 | 250 | 300 | 350 | 400 | EPS-60 | 0.05
| kandekihi paksus (mm) | 150 | 0.3565062 | 0.2628121 | 0.2270148 | 0.2081165 | 0.1722653 | 0.1469508 | 0.128123 | 0.1135718 |  |  | Krohv | 2 | 10
|  | 200 | 0.3318584 | 0.2491694 | 0.216763 | 0.1994681 | 0.1662971 | 0.1425856 | 0.124792 | 0.1109467 |  |  | Krohv | 2 | 10
|  | 250 | 0.3103983 | 0.2368733 | 0.2073972 | 0.1915097 | 0.1607286 | 0.1384722 | 0.1216298 | 0.1084403 |  |  | Lisakiht_2 | 99999 | 0
|  | 300 | 0.2915452 | 0.2257336 | 0.1988072 | 0.1841621 | 0.155521 | 0.1345895 | 0.118624 | 0.1060445 |  |  | Lisakiht_3 | 99999 | 0
|  | 350 | 0.2748511 | 0.2155947 | 0.1909004 | 0.1773574 | 0.1506402 | 0.1309186 | 0.1157631 | 0.1037524
| kandekiht | FIBO5 | [10 empty] | Välispind | 0.04
| Kandekihi soojus-erijuhtivus (λn) W/m*K | 0.24
[13 empty] | Lisakihtide soojusjuhtivus (λ) m2*K/W | 0.18
ABIARVUTUSED
[14 empty] | Materjali soojus-erijuhtivus (λn) W/m*K | Kihi paksus (mm)
| Krohv-Fibo5-Silver-Krohv | [11 empty] | Sisepind | 0.13
| Konstruktsiooni soojajuhtivus e. U-arv W/m2*K |  | Soojustusmaterjali kihi paksus (mm) | [7 empty] | Soojustusmaterjal | Soojustusmaterjali soojus-erijuhtivus (λn) W/m*K
|  |  | 100 | 150 | 180 | 200 | 250 | 300 | 350 | 400 | Silver-60 | 0.04
| kandekihi paksus (mm) | 150 | 0.3030303 | 0.2197802 | 0.1886792 | 0.1724138 | 0.1722653 | 0.1204819 | 0.104712 | 0.09259259 |  |  | Krohv | 2 | 10
|  | 200 | 0.2850356 | 0.2101576 | 0.1815431 | 0.1664355 | 0.1377727 | 0.1175318 | 0.1024765 | 0.09084027 |  |  | Lisakiht_1 | 99999 | 0
|  | 250 | 0.2690583 | 0.2013423 | 0.1749271 | 0.1608579 | 0.1339286 | 0.1147228 | 0.1003344 | 0.08915305 |  |  | Lisakiht_2 | 99999 | 0
|  | 300 | 0.2547771 | 0.1932367 | 0.1687764 | 0.155642 | 0.1302932 | 0.1120448 | 0.0982801 | 0.08752735 |  |  | Lisakiht_3 | 99999 | 0
|  | 350 | 0.2419355 | 0.1857585 | 0.1630435 | 0.1507538 | 0.1268499 | 0.1094891 | 0.09630819 | 0.08595989
| kandekiht | FIBO5 | [10 empty] | Välispind | 0.04
| Kandekihi soojus-erijuhtivus (λn) W/m*K | 0.24
[13 empty] | Lisakihtide soojusjuhtivus (λ) m2*K/W | 0.175
ABIARVUTUSED
[14 empty] | Materjali soojus-erijuhtivus (λn) W/m*K | Kihi paksus (mm)
| Krohv-Fibo5-Mineraalvill-Tuuletõke-Tuulutus-Fasaadikate | [11 empty] | Sisepind | 0.13
| Konstruktsiooni soojajuhtivus e. U-arv W/m2*K |  | Soojustusmaterjali kihi paksus (mm) | [7 empty] | Soojustusmaterjal | Soojustusmaterjali soojus-erijuhtivus (λn) W/m*K
|  |  | 100 | 150 | 180 | 200 | 250 | 300 | 350 | 400 | Mineraalvill | 0.056
| kandekihi paksus (mm) | 150 | 0.341796875 | 0.261878 | 0.2296588 | 0.2122498 | 0.1722653 | 0.1539138 | 0.135318 | 0.1207313 |  |  | Krohv | 2 | 10
|  | 200 | 0.3190762 | 0.2483297 | 0.2191724 | 0.2032619 | 0.1720395 | 0.1491318 | 0.1316078 | 0.1177691 |  |  | Tuuletõke | 0.06 | 15
|  | 250 | 0.2991879 | 0.2361142 | 0.2096018 | 0.1950042 | 0.1660867 | 0.1446381 | 0.1280956 | 0.1149488 |  |  | Lisakiht_2 | 99999 | 0
|  | 300 | 0.2816335 | 0.2250442 | 0.200832 | 0.1873912 | 0.160532 | 0.1404072 | 0.1247661 | 0.1122604 |  |  | Lisakiht_3 | 99999 | 0
|  | 350 | 0.2660248 | 0.2149657 | 0.1927667 | 0.1803504 | 0.1553369 | 0.1364168 | 0.1216052 | 0.1096949
| kandekiht | FIBO5 | [10 empty] | Välispind | 0.13
| Kandekihi soojus-erijuhtivus (λn) W/m*K | 0.24
[13 empty] | Lisakihtide soojusjuhtivus (λ) m2*K/W | 0.515

## Aeroc
AEROC EcoTermPlus
ABIARVUTUSED
[14 empty] | Materjali soojus-erijuhtivus (λn) W/m*K | Kihi paksus (mm)
| Krohv-AEROC_EcoTermPlus-Vahtpolüstüreen-Krohv | [11 empty] | Sisepind | 0.13
| Konstruktsiooni soojusjuhtivus e. U-arv W/m2*K |  | Soojustusmaterjali kihi paksus (mm) | [7 empty] | Soojustusmaterjal | Soojustusmaterjali soojus-erijuhtivus (λn) W/m*K
|  |  | 0 | 100 | 150 | 180 | 200 | 250 | 300 | 350 | EPS-60 | 0.05
| kandekihi paksus (mm) | 300 | 0.2300613 | 0.157563 | 0.1361162 | 0.1258389 | 0.1198083 | 0.10699 | 0.09664948 | 0.08813161 |  |  | Krohv | 2 | 10
|  | 375 | 0.1855861 | 0.1353485 | 0.1192132 | 0.1112553 | 0.1065152 | 0.09626183 | 0.08780916 | 0.08072111 |  |  | Krohv | 2 | 10
|  | 500 | 0.1403618 | 0.1095957 | 0.09877085 | 0.09324492 | 0.08989213 | 0.08247801 | 0.0761937 | 0.07079924 |  |  | Lisakiht_2 | 99999 | 0
| kandekiht | AEROC EcoTermPlus | [10 empty] | Lisakiht_3 | 99999 | 0
| Kandekihi soojus-erijuhtivus (λn) W/m*K | 0.072
[13 empty] | Välispind | 0.04
[13 empty] | Lisakihtide soojusjuhtivus (λ) m2*K/W | 0.18
ABIARVUTUSED
[14 empty] | Materjali soojus-erijuhtivus (λn) W/m*K | Kihi paksus (mm)
| Krohv-AEROC_EcoTermPlus-Silver-Krohv | [11 empty] | Sisepind | 0.13
| Konstruktsiooni soojusjuhtivus e. U-arv W/m2*K |  | Soojustusmaterjali kihi paksus (mm) | [7 empty] | Soojustusmaterjal | Soojustusmaterjali soojus-erijuhtivus (λn) W/m*K
|  |  | 0 | 100 | 150 | 180 | 200 | 250 | 300 | 350 | Silver-60 | 0.04
| kandekihi paksus (mm) | 300 | 0.2300613 | 0.1460565 | 0.1235076 | 0.1130369 | 0.10699 | 0.0943693 | 0.08441193 | 0.07635531 |  |  | Krohv | 2 | 10
|  | 375 | 0.1855861 | 0.1267695 | 0.1094291 | 0.1011293 | 0.09626183 | 0.08592296 | 0.07758955 | 0.07072969 |  |  | Krohv | 2 | 10
|  | 500 | 0.1403618 | 0.1039021 | 0.09195872 | 0.08602562 | 0.08247801 | 0.07476946 | 0.06837867 | 0.06299433 |  |  | Lisakiht_2 | 99999 | 0
| kandekiht | AEROC EcoTermPlus | [10 empty] | Lisakiht_3 | 99999 | 0
| Kandekihi soojus-erijuhtivus (λn) W/m*K | 0.072
[13 empty] | Välispind | 0.04
[13 empty] | Lisakihtide soojusjuhtivus (λ) m2*K/W | 0.18
ABIARVUTUSED
[14 empty] | Materjali soojus-erijuhtivus (λn) W/m*K | Kihi paksus (mm)
| Krohv-AEROC_EcoTermPlus-Tuuletõke-Tuulutus-Fasaadikate | [11 empty] | Sisepind | 0.13
| Konstruktsiooni soojusjuhtivus e. U-arv W/m2*K |  | Soojustusmaterjali kihi paksus (mm) | [7 empty] | Soojustusmaterjal | Soojustusmaterjali soojus-erijuhtivus (λn) W/m*K
|  |  | 0 | 100 | 150 | 180 | 200 | 250 | 300 | 350 | Mineraalvill | 0.056
| kandekihi paksus (mm) | 300 | 0.2135991 | 0.1546221 | 0.1358652 | 0.1266472 | 0.1211667 | 0.109338 | 0.09961341 | 0.09147736 |  |  | Krohv | 2 | 10
|  | 375 | 0.1747234 | 0.1331727 | 0.1190206 | 0.1118866 | 0.1075875 | 0.09815836 | 0.09024883 | 0.08351893 |  |  | Tuuletõke | 0.06 | 15
|  | 500 | 0.1340582 | 0.1081647 | 0.09863863 | 0.09368796 | 0.09065466 | 0.08386637 | 0.07802389 | 0.07294242 |  |  | Lisakiht_2 | 99999 | 0
| kandekiht | AEROC EcoTermPlus | [10 empty] | Lisakiht_3 | 99999 | 0
| Kandekihi soojus-erijuhtivus (λn) W/m*K | 0.072
[13 empty] | Välispind | 0.13
[13 empty] | Lisakihtide soojusjuhtivus (λ) m2*K/W | 0.515
AEROC Classic
ABIARVUTUSED
[14 empty] | Materjali soojus-erijuhtivus (λn) W/m*K | Kihi paksus (mm)
| Krohv-AEROC_Classic-Vahtpolüstüreen-Krohv | [11 empty] | Sisepind | 0.13
| Konstruktsiooni soojusjuhtivus e. U-arv W/m2*K |  | Soojustusmaterjali kihi paksus (mm) | [7 empty] | Soojustusmaterjal | Soojustusmaterjali soojus-erijuhtivus (λn) W/m*K
|  |  | 0 | 100 | 150 | 180 | 200 | 250 | 300 | 350 | EPS-60 | 0.05
| kandekihi paksus (mm) | 200 | 0.4587156 | 0.2392344 | 0.1930502 | 0.1730104 | 0.1618123 | 0.1392758 | 0.1222494 | 0.1089325 |  |  | Krohv | 2 | 10
|  | 250 | 0.3731343 | 0.2136752 | 0.1760563 | 0.1592357 | 0.1497006 | 0.1302083 | 0.1152074 | 0.1033058 |  |  | Krohv | 2 | 10
|  | 300 | 0.3144654 | 0.1930502 | 0.1618123 | 0.1474926 | 0.1392758 | 0.1222494 | 0.1089325 | 0.09823183 |  |  | Lisakiht_2 | 99999 | 0
| kandekiht | AEROC Classic | [10 empty] | Lisakiht_3 | 99999 | 0
| Kandekihi soojus-erijuhtivus (λn) W/m*K | 0.1
[13 empty] | Välispind | 0.04
[13 empty] | Lisakihtide soojusjuhtivus (λ) m2*K/W | 0.18
ABIARVUTUSED
[14 empty] | Materjali soojus-erijuhtivus (λn) W/m*K | Kihi paksus (mm)
| Krohv-AEROC_Classic-Silver-Krohv | [11 empty] | Sisepind | 0.13
| Konstruktsiooni soojusjuhtivus e. U-arv W/m2*K |  | Soojustusmaterjali kihi paksus (mm) | [7 empty] | Soojustusmaterjal | Soojustusmaterjali soojus-erijuhtivus (λn) W/m*K
|  |  | 0 | 100 | 150 | 180 | 200 | 250 | 300 | 350 | Silver-60 | 0.04
| kandekihi paksus (mm) | 200 | 0.4587156 | 0.2136752 | 0.1686341 | 0.1497006 | 0.1392758 | 0.118624 | 0.1033058 | 0.09149131 |  |  | Krohv | 2 | 10
|  | 250 | 0.3731343 | 0.1930502 | 0.155521 | 0.1392758 | 0.1302083 | 0.1119821 | 0.09823183 | 0.08748906 |  |  | Krohv | 2 | 10
|  | 300 | 0.3144654 | 0.1760563 | 0.1443001 | 0.1302083 | 0.1222494 | 0.1060445 | 0.09363296 | 0.0838223 |  |  | Lisakiht_2 | 99999 | 0
| kandekiht | AEROC Classic | [10 empty] | Lisakiht_3 | 99999 | 0
| Kandekihi soojus-erijuhtivus (λn) W/m*K | 0.1
[13 empty] | Välispind | 0.04
[13 empty] | Lisakihtide soojusjuhtivus (λ) m2*K/W | 0.18
ABIARVUTUSED
[14 empty] | Materjali soojus-erijuhtivus (λn) W/m*K | Kihi paksus (mm)
| Krohv-AEROC_Classic-Tuuletõke-Tuulutus-Fasaadikate | [11 empty] | Sisepind | 0.13
| Konstruktsiooni soojusjuhtivus e. U-arv W/m2*K |  | Soojustusmaterjali kihi paksus (mm) | [7 empty] | Soojustusmaterjal | Soojustusmaterjali soojus-erijuhtivus (λn) W/m*K
|  |  | 0 | 100 | 150 | 180 | 200 | 250 | 300 | 350 | Mineraalvill | 0.056
| kandekihi paksus (mm) | 200 | 0.3976143 | 0.2325195 | 0.1925457 | 0.1745418 | 0.1643 | 0.1432811 | 0.1270302 | 0.1140901 |  |  | Krohv | 2 | 10
|  | 250 | 0.331675 | 0.2083023 | 0.1756367 | 0.160532 | 0.1518274 | 0.1337026 | 0.1194437 | 0.1079331 |  |  | Tuuletõke | 0.06 | 15
|  | 300 | 0.284495 | 0.1886538 | 0.1614577 | 0.1486042 | 0.1411148 | 0.1253245 | 0.1127123 | 0.1024066 |  |  | Lisakiht_2 | 99999 | 0
| kandekiht | AEROC Classic | [10 empty] | Lisakiht_3 | 99999 | 0
| Kandekihi soojus-erijuhtivus (λn) W/m*K | 0.1
[13 empty] | Välispind | 0.13
[13 empty] | Lisakihtide soojusjuhtivus (λ) m2*K/W | 0.515

## Puitkarkass
ABIARVUTUSED
[12 empty] | Materjali soojus-erijuhtivus (λn) W/m*K | Kihi paksus (mm)
Kips-Mineraalvill (karkassi vahel)-Tuuletõke-Tuulutus-Fasaadikate | [10 empty] | Sisepind | 0.13
Konstruktsiooni soojusjuhtivus e. U-arv W/m2*K |  |  | Soojustusmaterjali/karkassi paksus (mm)
|  |  | 100 | 150 | 175 | 200 | 250 | 300 | 350 | 400
Seinakonstruktsiooni soojus-erijuhtivus (λn) W/m*K | Puitkarkass+Mineraalvill | 0.056 | 0.4139562 | 0.3022453 | 0.2663116 | 0.2380143 | 0.1962984 | 0.1670246 | 0.1453488 | 0.1286528 | 2x kips | 0.25 | 30
| Termoprofiil-karkass (t=1mm) +Mineraalvill | 0.054 | 0.4029249 | 0.2934464 | 0.2583485 | 0.2307495 | 0.1901275 | 0.161667 | 0.1406177 | 0.1244182 | Tuuletõke | 0.06 | 15
| Termoprofiil-karkass (t=2mm) +Mineraalvill | 0.055 | 0.4084664 | 0.2978608 | 0.262342 | 0.2343916 | 0.1932197 | 0.1643508 | 0.1429871 | 0.1265386 | Lisakiht_2 | 99999 | 0
[11 empty] | Lisakiht_3 | 99999 | 0
[11 empty] | Välispind | 0.13
[11 empty] | Lisakihtide soojusjuhtivus (λ) m2*K/W | 0.63

## Silikaattellis
ABIARVUTUSED
[13 empty] | Materjali soojus-erijuhtivus (λn) W/m*K | Kihi paksus (mm)
Krohv-Silikaattellis(250)-Suletud õhkvahe-Silikaattellis(120)-Vahtpolüstüreen-Krohv | [11 empty] | Sisepind | 0.13
Konstruktsiooni soojusjuhtivus e. U-arv W/m2*K |  | Soojustusmaterjali kihi paksus (mm) | [7 empty] | Soojustusmaterjal | Soojustusmaterjali soojus-erijuhtivus (λn) W/m*K
|  | 0 | 100 | 150 | 180 | 200 | 250 | 300 | 350 | EPS-60 | 0.05
Suletud õhkvahe laius (mm) | 25 | 1.215805 | 0.3542958 | 0.2616089 | 0.2261164 | 0.2073613 | 0.1717475 | 0.1465738 | 0.1278364 |  |  | Krohv | 2 | 10
Suletud õhkvahe soojus-takistus m2*K/W (sõltub vahe laiusest) | 0.18 | [10 empty] | Krohv | 2 | 10
[12 empty] | Silikaattellis | 0.8 | 370
[12 empty] | Lisakiht_3 | 99999 | 0
[12 empty] | Välispind | 0.04
[12 empty] | Lisakihtide soojajuhtivus (λ) m2*K/W | 0.6425
ABIARVUTUSED
[13 empty] | Materjali soojus-erijuhtivus (λn) W/m*K | Kihi paksus (mm)
Krohv-Silikaattellis(250)-Suletud õhkvahe-Silikaattellis(120)-Silver-Krohv | [11 empty] | Sisepind | 0.13
Konstruktsiooni soojusjuhtivus e. U-arv W/m2*K |  | Soojustusmaterjali kihi paksus (mm) | [7 empty] | Soojustusmaterjal | Soojustusmaterjali soojus-erijuhtivus (λn) W/m*K
|  | 0 | 100 | 150 | 180 | 200 | 250 | 300 | 350 | Silver-60 | 0.04
Suletud õhkvahe laius (mm) | 25 | 1.215805 | 0.3009782 | 0.2186987 | 0.1878816 | 0.1717475 | 0.1413927 | 0.1201562 | 0.1044659 |  |  | Krohv | 2 | 10
Suletud õhkvahe sooja-takistus m2*K/W (sõltub vahe laiusest) | 0.18 | [10 empty] | Krohv | 2 | 10
[12 empty] | Silikaattellis | 0.8 | 370
[12 empty] | Lisakiht_3 | 99999 | 0
[12 empty] | Välispind | 0.04
[12 empty] | Lisakihtide soojajuhtivus (λ) m2*K/W | 0.6425
ABIARVUTUSED
[13 empty] | Materjali soojus-erijuhtivus (λn) W/m*K | Kihi paksus (mm)
Krohv-Silikaattellis(250)-Suletud õhkvahe-Silikaattellis(120)-Mineraalvill-Tuuletõke-Tuulutus-Fasaadikate | [11 empty] | Sisepind | 0.13
Konstruktsiooni soojusjuhtivus e. U-arv W/m2*K |  | Soojustusmaterjali kihi paksus (mm) | [7 empty] | Soojustusmaterjal | Soojustusmaterjali soojus-erijuhtivus (λn) W/m*K
|  | 0 | 100 | 150 | 180 | 200 | 250 | 300 | 350 | Mineraalvill | 0.056
Suletud õhkvahe laius (mm) | 25 | 0.8639309 | 0.3397646 | 0.2606834 | 0.2287395 | 0.2114644 | 0.1778794 | 0.1535004 | 0.1349983 |  |  | Krohv | 2 | 10
Suletud õhkvahe soojus-takistus m2*K/W (sõltub vahe laiusest) | 0.18 | [10 empty] | Tuuletõke | 0.06 | 15
[12 empty] | Silikaattellis | 0.8 | 370
[12 empty] | Lisakiht_3 | 99999 | 0
[12 empty] | Välispind | 0.13
[12 empty] | Lisakihtide soojajuhtivus (λ) m2*K/W | 0.9775
ABIARVUTUSED
[13 empty] | Materjali soojus-erijuhtivus (λn) W/m*K | Kihi paksus (mm)
Krohv-Silikaattellis-Vahtpolüstüreen-Krohv | [11 empty] | Sisepind | 0.13
Konstruktsiooni soojusjuhtivus e. U-arv W/m2*K |  | Soojustusmaterjali kihi paksus (mm) | [7 empty] | Soojustusmaterjal | Soojustusmaterjali soojus-erijuhtivus (λn) W/m*K
|  | 0 | 100 | 150 | 180 | 200 | 250 | 300 | 350 | EPS-60 | 0.05
kandekihi paksus (mm) | 250 | 2.030457 | 0.4012036 | 0.2863278 | 0.2443494 | 0.2225932 | 0.1820665 | 0.1540239 | 0.1334668 |  |  | Krohv | 2 | 10
| 430 | 1.393728 | 0.3679853 | 0.268998 | 0.2316155 | 0.2119767 | 0.1749016 | 0.1488649 | 0.1295756 |  |  | Krohv | 2 | 10
| 500 | 1.242236 | 0.3565062 | 0.2628121 | 0.2270148 | 0.2081165 | 0.1722653 | 0.1469508 | 0.128123 |  |  | Lisakiht_2 | 99999 | 0
kandekiht | Silikaattellis | [10 empty] | Lisakiht_3 | 99999 | 0
Kandekihi soojus-erijuhtivus (λn) W/m*K | 0.8
[12 empty] | Välispind | 0.04
[12 empty] | Lisakihtide soojajuhtivus (λ) m2*K/W | 0.18
ABIARVUTUSED
[13 empty] | Materjali soojus-erijuhtivus (λn) W/m*K | Kihi paksus (mm)
Krohv-Silikaattellis-Silver-Krohv | [11 empty] | Sisepind | 0.13
Konstruktsiooni soojusjuhtivus e. U-arv W/m2*K |  | Soojustusmaterjali kihi paksus (mm) | [7 empty] | Soojustusmaterjal | Soojustusmaterjali soojus-erijuhtivus (λn) W/m*K
|  | 0 | 100 | 150 | 180 | 200 | 250 | 300 | 350 | Silver-60 | 0.04
kandekihi paksus (mm) | 250 | 2.030457 | 0.3341688 | 0.2357101 | 0.2003005 | 0.1820665 | 0.1483129 | 0.1251173 | 0.1081958 |  |  | Krohv | 2 | 10
| 430 | 1.393728 | 0.3108003 | 0.2238388 | 0.1916627 | 0.1749016 | 0.1435235 | 0.1216915 | 0.1056245 |  |  | Krohv | 2 | 10
| 500 | 1.242236 | 0.3025719 | 0.219539 | 0.1885014 | 0.1722653 | 0.1417434 | 0.1204094 | 0.1046572 |  |  | Lisakiht_2 | 99999 | 0
kandekiht | Silikaattellis | [10 empty] | Lisakiht_3 | 99999 | 0
Kandekihi soojus-erijuhtivus (λn) W/m*K | 0.8
[12 empty] | Välispind | 0.04
[12 empty] | Lisakihtide soojusjuhtivus (λ) m2*K/W | 0.18
ABIARVUTUSED
[13 empty] | Materjali soojus-erijuhtivus (λn) W/m*K | Kihi paksus (mm)
Krohv-Silikaattellis-Mineraalvill-Tuuletõke-Tuulutus-Fasaadikate | [11 empty] | Sisepind | 0.13
Konstruktsiooni soojusjuhtivus e. U-arv W/m2*K |  | Soojustusmaterjali kihi paksus (mm) | [7 empty] | Soojustusmaterjal | Soojustusmaterjali soojus-erijuhtivus (λn) W/m*K
|  | 0 | 150 | 180 | 200 | 250 | 300 | 350 | 400 | Mineraalvill | 0.056
kandekihi paksus (mm) | 250 | 1.208459 | 0.2852195 | 0.2474154 | 0.2273281 | 0.1889721 | 0.1616908 | 0.1412928 | 0.1254649 |  |  | Krohv | 2 | 10
| 430 | 0.9501188 | 0.2680195 | 0.2343685 | 0.2162663 | 0.181265 | 0.1560149 | 0.1369394 | 0.1220203 |  |  | Tuuletõke | 0.06 | 15
| 500 | 0.877193 | 0.261878 | 0.2296588 | 0.2122498 | 0.1784349 | 0.1539138 | 0.135318 | 0.1207313 |  |  | Lisakiht_2 | 99999 | 0
kandekiht | Silikaattellis | [10 empty] | Lisakiht_3 | 99999 | 0
Kandekihi soojus-erijuhtivus (λn) W/m*K | 0.8
[12 empty] | Välispind | 0.13
[12 empty] | Lisakihtide soojusjuhtivus (λ) m2*K/W | 0.515

## Savitellis
Täistellis
ABIARVUTUSED
[14 empty] | Materjali soojus-erijuhtivus (λn) W/m*K | Kihi paksus (mm)
| Krohv-Savitellis(250)-Suletud õhkvahe-Savitellis(120)-Vahtpolüstüreen-Krohv | [11 empty] | Sisepind | 0.13
| Konstruktsiooni soojusjuhtivus e. U-arv W/m2*K |  | Soojustusmaterjali kihi paksus (mm) | [7 empty] | Soojustusmaterjal | Soojustusmaterjali soojus-erijuhtivus (λn) W/m*K
|  |  | 0 | 100 | 150 | 180 | 200 | 250 | 300 | 350 | EPS-60 | 0.05
| Suletud õhkvahe laius (mm) | 25 | 1.125402 | 0.3461919 | 0.2571639 | 0.222788 | 0.2045587 | 0.1698205 | 0.145168 | 0.1267657 |  |  | Krohv | 2 | 10
| Suletud õhkvahe soojus-takistus m2*K/W (sõltub vahe laiusest) | 0.18 | [10 empty] | Krohv | 2 | 10
[13 empty] | Savitellis | 0.7 | 370
[13 empty] | Lisakiht_3 | 99999 | 0
[13 empty] | Välispind | 0.04
[13 empty] | Lisakihtide soojusjuhtivus (λ) m2*K/W | 0.7085714
ABIARVUTUSED
[14 empty] | Materjali soojus-erijuhtivus (λn) W/m*K | Kihi paksus (mm)
| Krohv-Savitellis(250)-Suletud õhkvahe-Savitellis(120)-Silver-Krohv | [11 empty] | Sisepind | 0.13
| Konstruktsiooni soojusjuhtivus e. U-arv W/m2*K |  | Soojustusmaterjali kihi paksus (mm) | [7 empty] | Soojustusmaterjal | Soojustusmaterjali soojus-erijuhtivus (λn) W/m*K
|  |  | 0 | 100 | 150 | 180 | 200 | 250 | 300 | 350 | Silver-60 | 0.04
| Suletud õhkvahe laius (mm) | 25 | 1.125402 | 0.2951096 | 0.2155836 | 0.1855779 | 0.1698205 | 0.1400841 | 0.1192098 | 0.1037498 |  |  | Krohv | 2 | 10
| Suletud õhkvahe soojus-takistus m2*K/W (sõltub vahe laiusest) | 0.18 | [10 empty] | Krohv | 2 | 10
[13 empty] | Savitellis | 0.7 | 370
[13 empty] | Lisakiht_3 | 99999 | 0
[13 empty] | Välispind | 0.04
[13 empty] | Lisakihtide soojusjuhtivus (λ) m2*K/W | 0.7085714
ABIARVUTUSED
[14 empty] | Materjali soojus-erijuhtivus (λn) W/m*K | Kihi paksus (mm)
| Krohv-Savitellis(250)-Suletud õhkvahe-Savitellis(120)-Mineraalvill-Tuuletõke-Tuulutus-Fasaadikate | [11 empty] | Sisepind | 0.13
| Konstruktsiooni soojusjuhtivus e. U-arv W/m2*K |  | Soojustusmaterjali kihi paksus (mm) | [7 empty] | Soojustusmaterjal | Soojustusmaterjali soojus-erijuhtivus (λn) W/m*K
|  |  | 0 | 100 | 150 | 180 | 200 | 250 | 300 | 350 | Mineraalvill | 0.056
| Suletud õhkvahe laius (mm) | 25 | 0.8172796 | 0.3323048 | 0.2562694 | 0.225334 | 0.2085506 | 0.1758131 | 0.1519592 | 0.1338048 |  |  | Krohv | 2 | 10
| Suletud õhkvahe soojus-takistus m2*K/W (sõltub vahe laiusest) | 0.18 | [10 empty] | Tuuletõke | 0.06 | 15
[13 empty] | Savitellis | 0.7 | 370
[13 empty] | Lisakiht_3 | 99999 | 0
[13 empty] | Välispind | 0.13
[13 empty] | Lisakihtide soojusjuhtivus (λ) m2*K/W | 1.043571
ABIARVUTUSED
[14 empty] | Materjali soojus-erijuhtivus (λn) W/m*K | Kihi paksus (mm)
| Krohv-Savitellis-Vahtpolüstüreen-Krohv | [11 empty] | Sisepind | 0.13
| Konstruktsiooni soojusjuhtivus e. U-arv W/m2*K |  | Soojustusmaterjali kihi paksus (mm) | [7 empty] | Soojustusmaterjal | Soojustusmaterjali soojus-erijuhtivus (λn) W/m*K
|  |  | 0 | 100 | 150 | 180 | 200 | 250 | 300 | 350 | EPS-60 | 0.05
| kandekihi paksus (mm) | 250 | 1.861702 | 0.3941441 | 0.2827141 | 0.2417127 | 0.220403 | 0.1805986 | 0.152972 | 0.1326763 |  |  | Krohv | 2 | 10
|  | 430 | 1.258993 | 0.3578732 | 0.2635542 | 0.2275683 | 0.2085816 | 0.1725838 | 0.1471825 | 0.1282991 |  |  | Krohv | 2 | 10
|  | 500 | 1.118211 | 0.3455084 | 0.2567865 | 0.2225048 | 0.2043199 | 0.1696558 | 0.1450477 | 0.1266739 |  |  | Lisakiht_2 | 99999 | 0
| kandekiht | Savitellis | [10 empty] | Lisakiht_3 | 99999 | 0
| Kandekihi soojus-erijuhtivus (λn) W/m*K | 0.7
[13 empty] | Välispind | 0.04
[13 empty] | Lisakihtide soojusjuhtivus (λ) m2*K/W | 0.18
ABIARVUTUSED
[14 empty] | Materjali soojus-erijuhtivus (λn) W/m*K | Kihi paksus (mm)
| Krohv-Savitellis-Silver-Krohv | [11 empty] | Sisepind | 0.13
| Konstruktsiooni soojusjuhtivus e. U-arv W/m2*K |  | Soojustusmaterjali kihi paksus (mm) | [7 empty] | Soojustusmaterjal | Soojustusmaterjali soojus-erijuhtivus (λn) W/m*K
|  |  | 0 | 100 | 150 | 180 | 200 | 250 | 300 | 350 | Silver-60 | 0.04
| kandekihi paksus (mm) | 250 | 1.861702 | 0.3292568 | 0.2332556 | 0.1985252 | 0.1805986 | 0.1473374 | 0.1244223 | 0.1076757 |  |  | Krohv | 2 | 10
|  | 430 | 1.258993 | 0.3035559 | 0.2200566 | 0.1888829 | 0.1725838 | 0.141959 | 0.1205649 | 0.1047747 |  |  | Krohv | 2 | 10
|  | 500 | 1.118211 | 0.2946128 | 0.2153184 | 0.1853814 | 0.1696558 | 0.139972 | 0.1191287 | 0.1036883 |  |  | Lisakiht_2 | 99999 | 0
| kandekiht | Savitellis | [10 empty] | Lisakiht_3 | 99999 | 0
| Kandekihi soojus-erijuhtivus (λn) W/m*K | 0.7
[13 empty] | Välispind | 0.04
[13 empty] | Lisakihtide soojusjuhtivus (λ) m2*K/W | 0.18
ABIARVUTUSED
[14 empty] | Materjali soojus-erijuhtivus (λn) W/m*K | Kihi paksus (mm)
| Krohv-Savitellis-Mineraalvill-Tuuletõke-Tuulutus-Fasaadikate | [11 empty] | Sisepind | 0.13
| Konstruktsiooni soojusjuhtivus e. U-arv W/m2*K |  | Soojustusmaterjali kihi paksus (mm) | [7 empty] | Soojustusmaterjal | Soojustusmaterjali soojus-erijuhtivus (λn) W/m*K
|  |  | 0 | 150 | 180 | 200 | 250 | 300 | 350 | 400 | Mineraalvill | 0.056
| kandekihi paksus (mm) | 250 | 1.146601 | 0.2816335 | 0.2447125 | 0.2250442 | 0.1873912 | 0.160532 | 0.1404072 | 0.1247661 |  |  | Krohv | 2 | 10
|  | 430 | 0.8855155 | 0.2626149 | 0.2302253 | 0.2127336 | 0.1787767 | 0.154168 | 0.1355145 | 0.1208877 |  |  | Tuuletõke | 0.06 | 15
|  | 500 | 0.8134805 | 0.2558947 | 0.2250442 | 0.2083023 | 0.1756367 | 0.1518274 | 0.1337026 | 0.1194437 |  |  | Lisakiht_2 | 99999 | 0
| kandekiht | Savitellis | [10 empty] | Lisakiht_3 | 99999 | 0
| Kandekihi soojus-erijuhtivus (λn) W/m*K | 0.7
[13 empty] | Välispind | 0.13
[13 empty] | Lisakihtide soojusjuhtivus (λ) m2*K/W | 0.515
Savitellis (kärgtellis)
ABIARVUTUSED
[14 empty] | Materjali soojus-erijuhtivus (λn) W/m*K | Kihi paksus (mm)
| Krohv-Savitellis (kärgtellis)(250)-Suletud õhkvahe-Savitellis (kärgtellis)(120)-Vahtpolüstüreen-Krohv | [11 empty] | Sisepind | 0.13
| Konstruktsiooni soojusjuhtivus e. U-arv W/m2*K |  | Soojustusmaterjali kihi paksus (mm) | [7 empty] | Soojustusmaterjal | Soojustusmaterjali soojus-erijuhtivus (λn) W/m*K
|  |  | 0 | 100 | 150 | 180 | 200 | 250 | 300 | 350 | EPS-60 | 0.05
| Suletud õhkvahe paksus paksus (mm) | 25 | 0.7928642 | 0.3066309 | 0.2346729 | 0.2057084 | 0.1900689 | 0.1597125 | 0.1377173 | 0.1210471 |  |  | Krohv | 2 | 10
|  | 50 | 0.7054674 | 0.2926116 | 0.2263724 | 0.1993024 | 0.184587 | 0.1558239 | 0.1348163 | 0.1188001 |  |  | Krohv | 2 | 10
|  | 100 | 0.5780347 | 0.2680965 | 0.2114165 | 0.1876173 | 0.1745201 | 0.1485884 | 0.1293661 | 0.1145475 |  |  | Savitellis (kärgtellis) (kärgtellis) | 0.4 | 370
| Suletud õhkvahe soojus-erijuhtivus (λn) W/m*K | 0.16 | [10 empty] | Lisakiht_3 | 99999 | 0
[13 empty] | Välispind | 0.04
[13 empty] | Lisakihtide soojusjuhtivus (λ) m2*K/W | 1.105
ABIARVUTUSED
[14 empty] | Materjali soojus-erijuhtivus (λn) W/m*K | Kihi paksus (mm)
| Krohv-Savitellis (kärgtellis)(250)-Suletud õhkvahe-Savitellis (kärgtellis)(120)-Silver-Krohv | [11 empty] | Sisepind | 0.13
| Konstruktsiooni soojusjuhtivus e. U-arv W/m2*K |  | Soojustusmaterjali kihi paksus (mm) | [7 empty] | Soojustusmaterjal | Soojustusmaterjali soojus-erijuhtivus (λn) W/m*K
|  |  | 0 | 100 | 150 | 180 | 200 | 250 | 300 | 350 | Silver-60 | 0.04
| Suletud õhkvahe paksus paksus (mm) | 25 | 0.7928642 | 0.2658691 | 0.199551 | 0.1735734 | 0.1597125 | 0.1331336 | 0.114139 | 0.09988763 |  |  | Krohv | 2 | 10
|  | 50 | 0.7054674 | 0.2552648 | 0.1935172 | 0.1689903 | 0.1558239 | 0.1304206 | 0.1121391 | 0.09835259 |  |  | Krohv | 2 | 10
|  | 100 | 0.5780347 | 0.2364066 | 0.1824818 | 0.1605136 | 0.1485884 | 0.1253133 | 0.1083424 | 0.09541985 |  |  | Savitellis (kärgtellis) (kärgtellis) | 0.4 | 370
| Suletud õhkvahe soojus-erijuhtivus (λn) W/m*K | 0.16 | [10 empty] | Lisakiht_3 | 99999 | 0
[13 empty] | Välispind | 0.04
[13 empty] | Lisakihtide soojusjuhtivus (λ) m2*K/W | 1.105
ABIARVUTUSED
[14 empty] | Materjali soojus-erijuhtivus (λn) W/m*K | Kihi paksus (mm)
| Krohv-Savitellis (kärgtellis)(250)-Suletud õhkvahe-Savitellis (kärgtellis)(120)-Mineraalvill-Tuuletõke-Tuulutus-Fasaadikate | [11 empty] | Sisepind | 0.13
| Konstruktsiooni soojusjuhtivus e. U-arv W/m2*K |  | Soojustusmaterjali kihi paksus (mm) | [7 empty] | Soojustusmaterjal | Soojustusmaterjali soojus-erijuhtivus (λn) W/m*K
|  |  | 0 | 100 | 150 | 180 | 200 | 250 | 300 | 350 | Mineraalvill | 0.056
| Suletud õhkvahe paksus paksus (mm) | 25 | 0.6264683 | 0.2956862 | 0.2339279 | 0.2078771 | 0.1935105 | 0.1650019 | 0.1438147 | 0.1274494 |  |  | Krohv | 2 | 10
|  | 50 | 0.5706134 | 0.2826284 | 0.2256791 | 0.2013375 | 0.1878312 | 0.1608548 | 0.140654 | 0.1249609 |  |  | Tuuletõke | 0.06 | 15
|  | 100 | 0.4842615 | 0.2596921 | 0.2108116 | 0.1894196 | 0.1774173 | 0.1531561 | 0.134732 | 0.1202646 |  |  | Savitellis (kärgtellis) (kärgtellis) | 0.4 | 370
| Suletud õhkvahe soojus-erijuhtivus (λn) W/m*K | 0.16 | [10 empty] | Lisakiht_3 | 99999 | 0
[13 empty] | Välispind | 0.13
[13 empty] | Lisakihtide soojusjuhtivus (λ) m2*K/W | 1.44
ABIARVUTUSED
[14 empty] | Materjali soojus-erijuhtivus (λn) W/m*K | Kihi paksus (mm)
| Krohv-Savitellis (kärgtellis)-Vahtpolüstüreen-Krohv | [11 empty] | Sisepind | 0.13
| Konstruktsiooni soojusjuhtivus e. U-arv W/m2*K |  | Soojustusmaterjali kihi paksus (mm) | [7 empty] | Soojustusmaterjal | Soojustusmaterjali soojus-erijuhtivus (λn) W/m*K
|  |  | 0 | 100 | 150 | 180 | 200 | 250 | 300 | 350 | EPS-60 | 0.05
| kandekihi paksus (mm) | 250 | 1.242236 | 0.3565062 | 0.2628121 | 0.2270148 | 0.2081165 | 0.1722653 | 0.1469508 | 0.128123 |  |  | Krohv | 2 | 10
|  | 430 | 0.7968127 | 0.3072197 | 0.2350176 | 0.2059732 | 0.190295 | 0.1598721 | 0.137836 | 0.1211387 |  |  | Krohv | 2 | 10
|  | 500 | 0.6993007 | 0.2915452 | 0.2257336 | 0.1988072 | 0.1841621 | 0.155521 | 0.1345895 | 0.118624 |  |  | Lisakiht_2 | 99999 | 0
| kandekiht | Savitellis (kärgtellis) | [10 empty] | Lisakiht_3 | 99999 | 0
| Kandekihi soojus-erijuhtivus (λn) W/m*K | 0.4
[13 empty] | Välispind | 0.04
[13 empty] | Lisakihtide soojusjuhtivus (λ) m2*K/W | 0.18
ABIARVUTUSED
[14 empty] | Materjali soojus-erijuhtivus (λn) W/m*K | Kihi paksus (mm)
| Krohv-Savitellis (kärgtellis)-Silver-Krohv | [11 empty] | Sisepind | 0.13
| Konstruktsiooni soojusjuhtivus e. U-arv W/m2*K |  | Soojustusmaterjali kihi paksus (mm) | [7 empty] | Soojustusmaterjal | Soojustusmaterjali soojus-erijuhtivus (λn) W/m*K
|  |  | 0 | 100 | 150 | 180 | 200 | 250 | 300 | 350 | Silver-60 | 0.04
| kandekihi paksus (mm) | 250 | 1.242236 | 0.3025719 | 0.219539 | 0.1885014 | 0.1722653 | 0.1417434 | 0.1204094 | 0.1046572 |  |  | Krohv | 2 | 10
|  | 430 | 0.7968127 | 0.2663116 | 0.1998002 | 0.1737619 | 0.1598721 | 0.1332445 | 0.1142204 | 0.09995002 |  |  | Krohv | 2 | 10
|  | 500 | 0.6993007 | 0.2544529 | 0.1930502 | 0.1686341 | 0.155521 | 0.1302083 | 0.1119821 | 0.09823183 |  |  | Lisakiht_2 | 99999 | 0
| kandekiht | Savitellis (kärgtellis) | [10 empty] | Lisakiht_3 | 99999 | 0
| Kandekihi soojus-erijuhtivus (λn) W/m*K | 0.4
[13 empty] | Välispind | 0.04
[13 empty] | Lisakihtide soojusjuhtivus (λ) m2*K/W | 0.18
ABIARVUTUSED
[14 empty] | Materjali soojus-erijuhtivus (λn) W/m*K | Kihi paksus (mm)
| Krohv-Savitellis (kärgtellis)-Mineraalvill-Tuuletõke-Tuulutus-Fasaadikate | [11 empty] | Sisepind | 0.13
| Konstruktsiooni soojusjuhtivus e. U-arv W/m2*K |  | Soojustusmaterjali kihi paksus (mm) | [7 empty] | Soojustusmaterjal | Soojustusmaterjali soojus-erijuhtivus (λn) W/m*K
|  |  | 0 | 150 | 180 | 200 | 250 | 300 | 350 | 400 | Mineraalvill | 0.056
| kandekihi paksus (mm) | 250 | 0.877193 | 0.261878 | 0.2296588 | 0.2122498 | 0.1784349 | 0.1539138 | 0.135318 | 0.1207313 |  |  | Krohv | 2 | 10
|  | 430 | 0.6289308 | 0.2342704 | 0.2081475 | 0.1937448 | 0.1651723 | 0.1439441 | 0.127551 | 0.1145101 |  |  | Tuuletõke | 0.06 | 15
|  | 500 | 0.5665722 | 0.2250442 | 0.200832 | 0.1873912 | 0.160532 | 0.1404072 | 0.1247661 | 0.1122604 |  |  | Lisakiht_2 | 99999 | 0
| kandekiht | Savitellis (kärgtellis) | [10 empty] | Lisakiht_3 | 99999 | 0
| Kandekihi soojus-erijuhtivus (λn) W/m*K | 0.4
[13 empty] | Välispind | 0.13
[13 empty] | Lisakihtide soojusjuhtivus (λ) m2*K/W | 0.515

## Tuhaplokk
ABIARVUTUSED
[13 empty] | Materjali soojus-erijuhtivus (λn) W/m*K | Kihi paksus (mm)
Krohv-Tuhaplokk-Vahtpolüstüreen-Krohv | [11 empty] | Sisepind | 0.13
Konstruktsiooni soojusjuhtivus e. U-arv W/m2*K |  | Soojustusmaterjali kihi paksus (mm) | [7 empty] | Soojustusmaterjal | Soojustusmaterjali soojus-erijuhtivus (λn) W/m*K
|  | 0 | 100 | 150 | 180 | 200 | 250 | 300 | 350 | EPS-60 | 0.05
kandekihi paksus (mm) | 200 | 0.5415162 | 0.2599653 | 0.2063274 | 0.1835985 | 0.1710376 | 0.1460565 | 0.1274427 | 0.1130369 |  |  | Krohv | 2 | 10
| 250 | 0.4418262 | 0.2345582 | 0.1899937 | 0.1705514 | 0.1596594 | 0.1376778 | 0.1210165 | 0.1079525 |  |  | Krohv | 2 | 10
| 380 | 0.2988048 | 0.1870324 | 0.157563 | 0.1439539 | 0.1361162 | 0.1198083 | 0.10699 | 0.09664948 |  |  | Lisakiht_2 | 99999 | 0
kandekiht | Tuhaplokk | [10 empty] | Lisakiht_3 | 99999 | 0
Kandekihi soojus-erijuhtivus (λn) W/m*K | 0.12
[12 empty] | Välispind | 0.04
[12 empty] | Lisakihtide soojusjuhtivus (λ) m2*K/W | 0.18
ABIARVUTUSED
[13 empty] | Materjali soojus-erijuhtivus (λn) W/m*K | Kihi paksus (mm)
Krohv-Tuhaplokk-Silver-Krohv | [11 empty] | Sisepind | 0.13
Konstruktsiooni soojusjuhtivus e. U-arv W/m2*K |  | Soojustusmaterjali kihi paksus (mm) | [7 empty] | Soojustusmaterjal | Soojustusmaterjali soojus-erijuhtivus (λn) W/m*K
|  | 0 | 100 | 150 | 180 | 200 | 250 | 300 | 350 | Silver-60 | 0.04
kandekihi paksus (mm) | 200 | 0.5415162 | 0.2300613 | 0.1786778 | 0.157563 | 0.1460565 | 0.1235076 | 0.10699 | 0.0943693 |  |  | Krohv | 2 | 10
| 250 | 0.4418262 | 0.209937 | 0.1662971 | 0.1478561 | 0.1376778 | 0.1174628 | 0.102424 | 0.09079903 |  |  | Krohv | 2 | 10
| 380 | 0.2988048 | 0.1710376 | 0.1409112 | 0.1274427 | 0.1198083 | 0.1042028 | 0.09219422 | 0.0826674 |  |  | Lisakiht_2 | 99999 | 0
kandekiht | Tuhaplokk | [10 empty] | Lisakiht_3 | 99999 | 0
Kandekihi soojus-erijuhtivus (λn) W/m*K | 0.12
[12 empty] | Välispind | 0.04
[12 empty] | Lisakihtide soojusjuhtivus (λ) m2*K/W | 0.18
ABIARVUTUSED
[13 empty] | Materjali soojus-erijuhtivus (λn) W/m*K | Kihi paksus (mm)
Krohv-Tuhaplokk-Mineraalvill-Tuuletõke-Tuulutus-Fasaadikate | [11 empty] | Sisepind | 0.13
Konstruktsiooni soojusjuhtivus e. U-arv W/m2*K |  | Soojustusmaterjali kihi paksus (mm) | [7 empty] | Soojustusmaterjal | Soojustusmaterjali soojus-erijuhtivus (λn) W/m*K
|  | 0 | 100 | 150 | 180 | 200 | 250 | 300 | 350 | Mineraalvill | 0.056
kandekihi paksus (mm) | 200 | 0.4583652 | 0.2520555 | 0.2057512 | 0.1853241 | 0.1738195 | 0.1504675 | 0.1326469 | 0.1186005 |  |  | Krohv | 2 | 10
| 250 | 0.3848621 | 0.2280997 | 0.189505 | 0.1720395 | 0.1620808 | 0.1415905 | 0.1256996 | 0.1130156 |  |  | Tuuletõke | 0.06 | 15
| 380 | 0.2716161 | 0.1829029 | 0.1572268 | 0.1450126 | 0.1378722 | 0.1227604 | 0.110634 | 0.100688 |  |  | Lisakiht_2 | 99999 | 0
kandekiht | Tuhaplokk | [10 empty] | Lisakiht_3 | 99999 | 0
Kandekihi soojus-erijuhtivus (λn) W/m*K | 0.12
[12 empty] | Välispind | 0.13
[12 empty] | Lisakihtide soojusjuhtivus (λ) m2*K/W | 0.515

## Katus_Puit
ABIARVUTUSED
[11 empty] | Materjali soojus-erijuhtivus (λn) W/m*K | Kihi paksus (mm)
Katuslagi: Kips-Mineraalvill (sarikate vahel)-Tuuletõke-Tuulutus-Katusekate | [9 empty] | Sisepind | 0.13
Konstruktsiooni soojusjuhtivus e. U-arv W/m2*K |  |  | Soojustusmaterjali/karkassi paksus (mm)
|  |  | 150 | 175 | 200 | 250 | 300 | 350 | 400
Katusekonstruktsiooni soojus-erijuhtivus (λn) W/m*K | Mineraalvill | 0.056 | 0.3022453 | 0.2663116 | 0.2380143 | 0.1962984 | 0.1670246 | 0.1453488 | 0.1286528 | 2x kips | 0.25 | 30
| Mineraal-puistevill | 0.05 | 0.2754821 | 0.2421308 | 0.2159827 | 0.1776199 | 0.1508296 | 0.1310616 | 0.1158749 | Tuuletõke | 0.06 | 15
| Tselluvill | 0.045 | 0.2523129 | 0.2212933 | 0.1970659 | 0.161667 | 0.1370489 | 0.1189375 | 0.1050543 | Lisakiht_2 | 99999 | 0
[10 empty] | Lisakiht_3 | 99999 | 0
[10 empty] | Välispind | 0.13
[10 empty] | Lisakihtide soojusjuhtivus (λ) m2*K/W | 0.63
ABIARVUTUSED
[11 empty] | Materjali soojus-erijuhtivus (λn) W/m*K | Kihi paksus (mm)
Tuulutatava pööninguga hoone lagi/katus: Kips-Vill (talade vahel)-Aluskattega katus | [9 empty] | Sisepind | 0.13
Konstruktsiooni soojusjuhtivus e. U-arv W/m2*K |  |  | Soojustusmaterjali/karkassi paksus (mm)
|  |  | 150 | 175 | 200 | 250 | 300 | 350 | 400
Katusekonstruktsiooni soojus-erijuhtivus (λn) W/m*K | Mineraalvill | 0.056 | 0.3155996 | 0.2766252 | 0.2462188 | 0.2018454 | 0.1710237 | 0.148368 | 0.1310125 | 2x kips | 0.25 | 30
| Mineraal-puistevill | 0.05 | 0.286533 | 0.2506266 | 0.2227171 | 0.1821494 | 0.1540832 | 0.1335113 | 0.1177856 | Lisakiht_1 | 99999 | 0
| Tselluvill | 0.045 | 0.2615519 | 0.2283684 | 0.2026571 | 0.1654108 | 0.1397299 | 0.1209515 | 0.1066224 | Lisakiht_2 | 99999 | 0
[10 empty] | Lisakiht_3 | 99999 | 0
[10 empty] | Aluskattega katusekate | 0.24
[10 empty] | Lisakihtide soojusjuhtivus (λ) m2*K/W | 0.49
ABIARVUTUSED
[11 empty] | Materjali soojus-erijuhtivus (λn) W/m*K | Kihi paksus (mm)
Tuulutatava pööninguga hoone lagi/katus: Laudis-Liiv-Vill-Aluskattega katus | [9 empty] | Sisepind | 0.13
Konstruktsiooni soojusjuhtivus e. U-arv W/m2*K |  |  | Soojustusmaterjali/karkassi paksus (mm)
|  |  | 150 | 175 | 200 | 250 | 300 | 350 | 400
Katusekonstruktsiooni soojus-erijuhtivus (λn) W/m*K | Mineraalvill | 0.056 | 0.2930254 | 0.2591276 | 0.2322594 | 0.1923673 | 0.16417 | 0.1431823 | 0.1269525 | Laudis | 0.13 | 30
| Mineraal-puistevill | 0.05 | 0.267802 | 0.2361776 | 0.2112333 | 0.1743952 | 0.1484979 | 0.1292975 | 0.1144937 | Liiv | 1.5 | 200
| Tselluvill | 0.045 | 0.2458551 | 0.2163102 | 0.1931044 | 0.1589912 | 0.1351211 | 0.1174829 | 0.1039178 | Lisakiht_2 | 99999 | 0
[10 empty] | Lisakiht_3 | 99999 | 0
[10 empty] | Aluskattega katusekate | 0.24
[10 empty] | Lisakihtide soojusjuhtivus (λ) m2*K/W | 0.7341026

## Katus_Betoon
ABIARVUTUSED
[13 empty] | Materjali soojus-erijuhtivus (λn) W/m*K | Kihi paksus (mm)
Õõnespaneel-Vahtpolüstüreen-Isolatsiooniplaat-Katusekate | [11 empty] | Sisepind | 0.1
Konstruktsiooni soojusjuhtivus e. U-arv W/m2*K |  | Soojustusmaterjali kihi paksus (mm) | [7 empty] | Soojustusmaterjal | Soojustusmaterjali soojus-erijuhtivus (λn) W/m*K
|  | 200 | 250 | 300 | 350 | 400 | 450 | 500 | 550 | EPS-60 | 0.05
kandekihi paksus (mm) | 200 | 0.2090592 | 0.1729107 | 0.1474201 | 0.1284797 | 0.113852 | 0.1022147 | 0.0927357 | 0.08486563 |  |  | Isolatsiooniplaat | 0.06 | 30
| 220 | 0.2084781 | 0.1725129 | 0.1471309 | 0.1282599 | 0.1136794 | 0.1020755 | 0.09262118 | 0.08476971 |  |  | SBS | 1 | 10
| 270 | 0.2070393 | 0.1715266 | 0.1464129 | 0.1277139 | 0.1132503 | 0.1017294 | 0.0923361 | 0.08453085 |  |  | Lisakiht_2 | 99999 | 0
| 320 | 0.2056203 | 0.1705514 | 0.1457018 | 0.1271725 | 0.1128244 | 0.1013856 | 0.09205278 | 0.08429334 |  |  | Lisakiht_3 | 99999 | 0
kandekiht | Õõnespaneel | [10 empty] | Välispind | 0.04
Kandekihi soojus-erijuhtivus (λn) W/m*K | 1.5
[12 empty] | Lisakihtide soojusjuhtivus (λ) m2*K/W | 0.65
ABIARVUTUSED
[13 empty] | Materjali soojus-erijuhtivus (λn) W/m*K | Kihi paksus (mm)
Õõnespaneel-Silver-Isolatsiooniplaat-Katusekate | [11 empty] | Sisepind | 0.1
Konstruktsiooni soojusjuhtivus e. U-arv W/m2*K |  | Soojustusmaterjali kihi paksus (mm) | [7 empty] | Soojustusmaterjal | Soojustusmaterjali soojus-erijuhtivus (λn) W/m*K
|  | 200 | 250 | 300 | 350 | 400 | 450 | 500 | 550 | Silver-60 | 0.04
kandekihi paksus (mm) | 200 | 0.1729107 | 0.1421801 | 0.1207243 | 0.1048951 | 0.0927357 | 0.08310249 | 0.07528231 | 0.06880734 |  |  | Isolatsiooniplaat | 0.06 | 30
| 220 | 0.1725129 | 0.1419111 | 0.1205303 | 0.1047486 | 0.09262118 | 0.08301051 | 0.07520682 | 0.06874427 |  |  | SBS | 1 | 10
| 270 | 0.1715266 | 0.1412429 | 0.120048 | 0.1043841 | 0.0923361 | 0.08278146 | 0.07501875 | 0.06858711 |  |  | Lisakiht_2 | 99999 | 0
| 320 | 0.1705514 | 0.1405811 | 0.1195695 | 0.1040222 | 0.09205278 | 0.08255366 | 0.07483163 | 0.06843066 |  |  | Lisakiht_3 | 99999 | 0
kandekiht | Õõnespaneel | [10 empty] | Välispind | 0.04
Kandekihi soojus-erijuhtivus (λn) W/m*K | 1.5
[12 empty] | Lisakihtide soojusjuhtivus (λ) m2*K/W | 0.65
ABIARVUTUSED
[13 empty] | Materjali soojus-erijuhtivus (λn) W/m*K | Kihi paksus (mm)
Õõnespaneel-Mineraalvill-Isolatsiooniplaat-Katusekate | [11 empty] | Sisepind | 0.1
Konstruktsiooni soojusjuhtivus e. U-arv W/m2*K |  | Soojustusmaterjali kihi paksus (mm) | [7 empty] | Soojustusmaterjal | Soojustusmaterjali soojus-erijuhtivus (λn) W/m*K
|  | 200 | 250 | 300 | 350 | 400 | 450 | 500 | 550 | Mineraalvill | 0.036
kandekihi paksus (mm) | 200 | 0.1577564 | 0.1294033 | 0.1096892 | 0.09518773 | 0.08407286 | 0.07528231 | 0.068156 | 0.06226219 |  |  | Isolatsiooniplaat | 0.06 | 30
| 220 | 0.1574252 | 0.1291804 | 0.109529 | 0.09506708 | 0.08397873 | 0.07520682 | 0.06809412 | 0.06221055 |  |  | SBS | 1 | 10
| 270 | 0.1566034 | 0.1286266 | 0.1091306 | 0.09476677 | 0.0837443 | 0.07501875 | 0.06793991 | 0.06208181 |  |  | Lisakiht_2 | 99999 | 0
| 320 | 0.1557902 | 0.1280774 | 0.108735 | 0.09446835 | 0.08351118 | 0.07483163 | 0.0677864 | 0.0619536 |  |  | Lisakiht_3 | 99999 | 0
kandekiht | Õõnespaneel | [10 empty] | Välispind | 0.04
Kandekihi soojus-erijuhtivus (λn) W/m*K | 1.5
[12 empty] | Lisakihtide soojusjuhtivus (λ) m2*K/W | 0.65

## Katus_PlekkKandeprofiil
ABIARVUTUSED
[11 empty] | Materjali soojus-erijuhtivus (λn) W/m*K | Kihi paksus (mm)
Katuslagi: Kandev profiilplekk-Soojustus-Isolatsiooniplaat-Katusekate | [9 empty] | Sisepind | 0.13
Konstruktsiooni soojusjuhtivus e. U-arv W/m2*K |  |  | Soojustusmaterjali paksus (mm)
|  |  | 150 | 175 | 200 | 250 | 300 | 350 | 400
Soojustusmaterjali soojus-erijuhtivus (λn) W/m*K | EPS-60 | 0.05 | 0.1897533 | 0.1733102 | 0.1594896 | 0.1375516 | 0.120919 | 0.1078749 | 0.09737098 | Isolatsiooniplaat | 0.06 | 50
| Silver-60 | 0.04 | 0.166113 | 0.1504891 | 0.1375516 | 0.1173709 | 0.1023541 | 0.0907441 | 0.08149959 | SBS | 1 | 10
| Mineraalvill | 0.036 | 0.1553599 | 0.1402306 | 0.1277865 | 0.1085253 | 0.09430997 | 0.08338738 | 0.07473221 | Koormusttaluv Isolatsiooniplaat | 0.06 | 70
[10 empty] | Lisakiht_3 | 99999 | 0
[10 empty] | Välispind | 0.13
[10 empty] | Lisakihtide soojusjuhtivus (λ) m2*K/W | 2.27

## Katus_Olemasolevad
ABIARVUTUSED
[11 empty] | Materjali soojus-erijuhtivus (λn) W/m*K | Kihi paksus (mm)
Katuslagi: Olemasolev konstruktsioon (õõnespaneel, pealevalu) + Lisasoojustus-Isolatsiooniplaat-Katusekate | [9 empty] | Sisepind | 0.13
Konstruktsiooni soojusjuhtivus e. U-arv W/m2*K |  |  | Soojustusmaterjali paksus (mm)
|  |  | 150 | 175 | 200 | 250 | 300 | 350 | 400
Soojustusmaterjali soojus-erijuhtivus (λn) W/m*K | EPS-60 | 0.05 | 0.1832621 | 0.1678791 | 0.1548787 | 0.1341082 | 0.1182499 | 0.1057455 | 0.09563277 | Isolatsiooniplaat | 0.06 | 50
| Silver-60 | 0.04 | 0.1611171 | 0.1463772 | 0.1341082 | 0.1148545 | 0.1004352 | 0.0892326 | 0.0802783 | SBS | 1 | 10
| Mineraalvill | 0.036 | 0.1509814 | 0.1366535 | 0.1248093 | 0.1063704 | 0.09267841 | 0.0821093 | 0.07370404 | Koormusttaluv Isolatsiooniplaat | 0.06 | 70
[10 empty] | Õõnespaneel | 1.5 | 220
[10 empty] | Pealevalu | 2 | 80
[10 empty] | Välispind | 0.13
[10 empty] | Lisakihtide soojajuhtivus (λ) m2*K/W | 2.456667
ABIARVUTUSED
[11 empty] | Materjali soojus-erijuhtivus (λn) W/m*K | Kihi paksus (mm)
Katuslagi: Olemasolev konstruktsioon (õõnespaneel, soojustus, pealevalu) + Lisasoojustus-Isolatsiooniplaat-Katusekate | [9 empty] | Sisepind | 0.13
Konstruktsiooni soojusjuhtivus e. U-arv W/m2*K |  |  | Lisasoojustusmaterjali paksus (mm)
|  |  | 150 | 175 | 200 | 250 | 300 | 350 | 400
Soojustusmaterjali soojus-erijuhtivus (λn) W/m*K | EPS-60 | 0.05 | 0.1771741 | 0.162756 | 0.150508 | 0.1308187 | 0.115685 | 0.1036896 | 0.09394817 | Isolatsiooniplaat | 0.06 | 50
| Silver-60 | 0.04 | 0.1563925 | 0.1424671 | 0.1308187 | 0.1124332 | 0.09857882 | 0.08776421 | 0.07908785 | SBS | 1 | 10
| Mineraalvill | 0.036 | 0.1468249 | 0.1332396 | 0.1219554 | 0.1042904 | 0.09109542 | 0.08086435 | 0.07269937 | Koormusttaluv Isolatsiooniplaat | 0.06 | 70
[10 empty] | Õõnespaneel | 1.5 | 220
[10 empty] | Pealevalu | 2 | 80
[10 empty] | Ol. Olev soojustus | 0.8 | 150
[10 empty] | Välispind | 0.13
[10 empty] | Lisakihtide soojajuhtivus (λ) m2*K/W | 2.644167
ABIARVUTUSED
[11 empty] | Materjali soojus-erijuhtivus (λn) W/m*K | Kihi paksus (mm)
Katuslagi: Olemasolev konstruktsioon (künapaneel, pealevalu) + Lisasoojustus-Isolatsiooniplaat-Katusekate | [9 empty] | Sisepind | 0.13
Konstruktsiooni soojusjuhtivus e. U-arv W/m2*K |  |  | Soojustusmaterjali paksus (mm)
|  |  | 150 | 175 | 200 | 250 | 300 | 350 | 400
Soojustusmaterjali soojus-erijuhtivus (λn) W/m*K | EPS-60 | 0.05 | 0.1865672 | 0.1706485 | 0.1572327 | 0.1358696 | 0.1196172 | 0.1068376 | 0.0965251 | Isolatsiooniplaat | 0.06 | 50
| Silver-60 | 0.04 | 0.1636661 | 0.1484781 | 0.1358696 | 0.116144 | 0.1014199 | 0.090009 | 0.08090615 | SBS | 1 | 10
| Mineraalvill | 0.036 | 0.1532176 | 0.1384828 | 0.1263335 | 0.1074755 | 0.09351621 | 0.08276623 | 0.07423293 | Koormusttaluv Isolatsiooniplaat | 0.06 | 70
[10 empty] | Õõnespaneel | 2 | 100
[10 empty] | Pealevalu | 2 | 80
[10 empty] | Välispind | 0.13
[10 empty] | Lisakihtide soojajuhtivus (λ) m2*K/W | 2.36
ABIARVUTUSED
[11 empty] | Materjali soojus-erijuhtivus (λn) W/m*K | Kihi paksus (mm)
Katuslagi: Olemasolev konstruktsioon (künapaneel, soojustus, pealevalu) + Lisasoojustus-Isolatsiooniplaat-Katusekate | [9 empty] | Sisepind | 0.13
Konstruktsiooni soojusjuhtivus e. U-arv W/m2*K |  |  | Lisasoojustusmaterjali paksus (mm)
|  |  | 150 | 175 | 200 | 250 | 300 | 350 | 400
Soojustusmaterjali soojus-erijuhtivus (λn) W/m*K | EPS-60 | 0.05 | 0.1802614 | 0.1653576 | 0.15273 | 0.1324942 | 0.1169933 | 0.1047395 | 0.0948092 | Isolatsiooniplaat | 0.06 | 50
| Silver-60 | 0.04 | 0.1587932 | 0.1444565 | 0.1324942 | 0.1136687 | 0.09952725 | 0.08851516 | 0.07969715 | SBS | 1 | 10
| Mineraalvill | 0.036 | 0.1489388 | 0.1349781 | 0.1234102 | 0.1053525 | 0.09190473 | 0.08150144 | 0.07321389 | Koormusttaluv Isolatsiooniplaat | 0.06 | 70
[10 empty] | Õõnespaneel | 2 | 100
[10 empty] | Pealevalu | 2 | 80
[10 empty] | Ol. Olev soojustus | 0.8 | 150
[10 empty] | Välispind | 0.13
[10 empty] | Lisakihtide soojusjuhtivus (λ) m2*K/W | 2.5475